## Sheet1
光纤耦合模块研发实验需求单
工程单编号 | [5 empty] | 生产等级 |  |  | □一般 þ重要 □加急（插单）
客户/项目 | B223 |  |  |  |  | 订单数量 |  |  | 50
工单类别 | □工程单（工程验证） □工程单（发货需求无厂内执行标准） 研发单（无发货需求）
申请人 | 张豪 |  |  | 申请时间 |  | 2025.11.27 |  |  | 需求完成时间 |  | 2025.12.10
规格型号 | EB-FCP-330-135-915 |  |  | BOM |  | 9120915033010 |  |  | 需求数量 |  | 50
实验目的 | B223客户订单需求
工序 | 具体要求 | [10 empty] | 负责人/通知人员
[12 empty] | 工程 | 计划/生产
COS/排单 | COS：915-M080G 910.7nm±2.5nm@2A ，使用AM-C02壳体 | [11 empty] | 王若楠
组装 | AM壳体组 192195C10097C，使用AM-C回流夹具，慢轴下方使用0.38mm陶瓷片，DBC 48-2.5-0.98，PBS下方垫0.5mm陶瓷片 | [10 empty] | 周志成 | 宋超
FAC备料 | 同9120915030014
键合 | 同9120915030014
FAC | 同9120915030014 | [10 empty] | 陈灿星 | 甄月
SAC | PBS使用173695C100651 PBS-H7-W5-915 | [10 empty] | 余明芯 | 甄月
光纤 | 输入端 | 突出3mm |  |  | 光纤型号及长度 |  | 大于2米 |  |  |  |  | 张莉莉 | 刘芳芳
| 输出端 | 裸纤 |  |  | 其他要求 |  | \
| 套管 | hytril 0.9mm 1.5m
VBG | 锁定温度范围 | \ |  |  | Pib/SNR |  | \ |  |  |  |  | 王石强 | 王仲君
| 锁定电流范围 | \ |  |  | 其他 |  | 无锁波长要求
红光耦合 | 无特殊要求 | [10 empty] | 余明芯 | 甄月
合束/耦合 | 注意正手台阶高度变化，修改高度点位 | [10 empty] | 魏长明 | 甄月
老化 | 21A 24h | [10 empty] | 茅瑾晖 | 郭琳琳
封盖 | 使用AM-C盖板 | [10 empty] | 张状 | 刘师勤
测试(NA/耦合/PRE/POST/封盖/顶盖) | 冷却方法/温度 | 水冷25°C |  |  |  | 耦合端温度 |  | <42 |  |  |  | 李梦如 | 海凤
| 测试电流 | 19A |  |  |  | 顶盖温度 |  | <55
| 测试电压 | ＜33V |  |  |  | 光纤温度 |  | ＜35
| 输出功率 | ＞330W |  |  |  | 电光效率 |  | >54%
| 中心波长 | 920±5nm |  |  |  | 高温测试 |  | 封盖后19A65°C高温测试5min，下降率<20%，数值稳定
| FWHM | ＜6 |  |  |  | NA测试 |  | 0.18NA >95%
| 其他 | \
环境试验 | 温度循环 | 温循负45至70度 |  |  |  | 低温储存 |  | 负45度 12h |  |  |  | 张状/周建雄 | 刘师勤
| 高温储存 | 70度 12h |  |  |  | 振动 |  | \
| 冲击 | \ |  |  |  | 其他 |  | \
失效分级 | 允许失效1pcs 功率大于315W
其他要求 | 入库前测量PIN 针长度:4.1±0.1
申请人 | 张豪 |  | 申请部门主管 | [6 empty] | 工程单接收部门
表单号：051-M001-08 A02 | [11 empty] | 生效日期：2025.11.20

## Sheet2
表单号：051-M001-08 A02 | 生效日期：2025.11.20